## Sheet1
고객사명: | 규격명: | 제품/용도 | 치수 / 중량 | 외경 | 두께 | 내면비드 | 진직도 | 진원도 | 길이 | 관단면취 | 방청 | 마킹 | 포장 | 특이사항
국제파이프(부산) | 일반구조용 각형강관 | HR(SS400 OR SS275 소재사용) | 60*40*2.9*5.91m ~2.8T~2.83소재사용 | 사내규격 | 사내규격 | 사내규격 | 사내규격 | 사내규격 | 0mm~+10mm | X | 약방청 | 일반 KS마킹 | 80본 | 없음
경일철강 | 일반구조용 각형강관 | HR(SS400 OR SS275 소재사용) | 75*45*4.2t*6m or 6.4m 4.1t | 사내규격 | 사내규격 | 사내규격 | 사내규격 | 사내규격 | 0mm~+10mm | X | 약방청 | 없음 | 48본 | 외면비드 걸림없이 생산
대건금속산업 | 일반구조용 각형강관 | HR 1.4t / 천막기둥, 분체도장용 | 40*40*1.4t | ±0.2mm | 사내규격 | 사내규격 | 사내규격 | 사내규격 | 0mm~+10mm | X | 노방청 | 노마킹 | 100본 | 분체도장용, 스크래치 주의
대능종합철강 | 일반구조용 탄소강관 | HR 400소재 안됨, T1,T2만사용 | 30*30*1.3*6m, 1.23t 투입 | ±0.1mm | 사내규격 | 사내규격 | 사내규격 | 사내규격 | 0mm~+10mm | X | 약방청 | 노마킹 | 180본 | 표면 불량 주의 ( 스크래치, 표면 오염, 용접부 언더컷팅 ), 용접부 정모서리, 방청 농도 관리, 녹나지않을정도로 과다방청x ,포스코소재 위주 생산, 표면무늬소재 절대 사용불가
디에스피철강 | 일반구조용 각형강관 | HR 400소재 사용, 밴딩/도금용 | HR 50*50*2.9, HR40*40*2.9, HR 75*45*2.9 | ±0.2mm | 사내규격 | 사내규격 | 사내규격 | 사내규격 | 0mm~+10mm | X | 약방청 | 사내규격 | 사내규격 | 용접부 가운데 가장 중요, 지그 삽입하여 밴딩, 운동기구 제작용
반도스틸 | 일반구조용 탄소강관 | HGI SGH400 이상, 가설재용 | HGI 42.7, 48.6, 53.5, 60.5 | ±0.3mm | 코일그대로 | 눌름장치적용 | 사내규격 | 사내규격 | 0mm~+10mm | 면취함 | 약방청 | 마킹사이 빈틈에 H 연속마킹 | 사내규격 | 시스템 비계생산제품, 표면 미려, 진원도, 내면비드 눌름장치 세가지가 가장중요, 용접불량 절대 금지
디와이특강 | 일반구조용 탄소강관 | HR (재질은 투입제품마다 상이) | HR 48.6*2.3, 약 1코일씩 생산 | ±0.15mm | 코일그대로 | 내면비드제거 | 사내규격 | 사내규격 | 0mm~+10mm | X | 약방청 | 노마킹 | 사내규격 | 귀뚜라미 보일러에 들어가는제품, 외경관리가 가장 중요(파이프안에 제품삽입), 외경 ±0.15mm이내면 문제없음)
삼우철강 | 일반구조용 탄소강관 | HR SPHT2 | HR 30*30*1.3*6m, 1.2~1.23T 사용 | 마이너스 관리요청 | 사내규격 | 사내규격 | 사내규격 | 사내규격 | 0mm~+10mm | X | 노방청 | 노마킹 | 180본 | 분체 도장 및 가구용으로 표면무늬 절대 불가
성현스틸㈜ | 일반구조용 각형강관 | HR / 차량용 콘솔박스 | HR 10*20*1.4T | ±0.2mm | 사내규격 | 사내규격 | 사내규격 | 사내규격 | 0mm~+10mm | X | 약방청 | 노마킹 | 사내규격 | 용접부 20면 센터쪽으로 생산, 차량용 콘솔박스
신우에스앤씨 | 일반구조용 각형강관 | HR (STK400소재사용),밴딩, 도금용 | HR 100*50*2.9, HR 75*45*2.9 | ±0.2mm | 사내규격 | 사내규격 | 사내규격 | 사내규격 | 0mm~+10mm | X | 약방청 | 노마킹 | 사내규격 | 용접부 센터, 노마킹생산, 운동기구 제작용, 롤자국등 분체도장용으로 금지
영진철강산업 | 일반구조용 탄소강관 | HGI 주문코일, 휀스 손잡이 | HGI 21.2*2.2T | ±0.2mm | 사내규격 | 사내규격 | 사내규격 | 사내규격 | 0mm~+10mm | X | 약방청 | 노마킹 | 사내규격 | 캡이 타이트하게 들어갈정도로 생산요청, 노마킹 생산
예형스틸 | 일반구조용 탄소강관 | HR, T1소재만 사용 | HR 101.6*2.0*6m, 1.9T or 1.93t 투입 | ±0.1mm | 사내규격 | 제거 | 사내규격 | 사내규격 | 0mm~+10mm | - | 약방청 | 마킹없음 | 19본 | 간혹 마킹필요시 별도 요청함, 표면불량주의(스크래치, 표면오염), 적재 및 상하차시 찌그러짐 방지, 방청 또는 조관유 기름 농도 관리
에스비엔티 | 일반구조용 탄소강관 | HR (STK490소재), 도금용 | HR 48.6x2.2x7.26 (길이조관 변경가능) | ±0.2mm | 사내규격 | 0~0.5mm 내 관리 (비드 미제거) | 사내규격 | 사내규격 | 0mm~+10mm | PLAIN END(25년 6월 협의된 단면취 수준) | 약방청 | 마킹없음 | 91본포장 | 스틸밴드 4포인트(2-2-2-2) , 스크래치 주의, 수출 제품으로 별도 테그 부착, 내면비드 미제거
에스비엔티 | 일반구조용 탄소강관 | HGI(STK490소재), 도금용 | HR 48.6x2.3x6.06 (길이조관 변경가능) | ±0.3mm | ±0.2mm | 0~0.5mm 내 관리 (비드 미제거) | 사내규격 | 사내규격 | 0mm~+10mm | PLAIN END(25년 6월 협의된 단면취 수준) | 약방청 | 마킹없음 | 91본포장 | 스틸밴드 4포인트(2-2-2-2) , 스크래치 주의, 수출 제품으로 별도 테그 부착, 내면비드 미제거
정우티이씨 | 일반구조용 탄소강관 | HR (SGT275소재),그라우팅용 | HR 60.5*3.4(4.6)*12M (길이조관 변경가능) | 샘플과동일 | 사내규격 | 0~마이너스 0.5mm 내 관리 (비드 제거) | 사내규격 | 사내규격 | 플러스10mm~+20mm | 별도 베밸각도 요청 | 약방청 | 한진로고, HAJIN KS D 3566 SGT275 60.5*4.0(5.0)*12M | 61본포장 | 직진도 관리필수, 베벨각도 60도 요청,
경동철강 | 일반구조용 탄소강관 | HR | HR 48.6*3.55 | 사내규격 | 사내규격 | 제거 | 사내규격 | 사내규격 | 0mm~+10mm | 면취함 | 약방청 | 생산전 지시 | 사내규격 | 밴드용, 용접성 및 외관 스크래치 중요
미주스틸 | 일반구조용 탄소강관 | HR STK500/펌프카(기존 미주제강 납품물량) | HR 139.8*7.1*6m | 139.6~140.0 | 7.1 | 샘플 참조(-0 + 0.1MM 요청하나 당사 가능+ 최소화, 미주 제강에서 생산한 제품) | 사내규격 | 사내규격 | 6010~6030mm(면취 후 무조건 6010mm은 넘어야됨) | 살짝 다듬는식 (홍팀장 협의완) | 노방청 | HANJIN (지스로고) JIS G3444(KSKR12026) STK500 E-G 139.8 X 7.1 X 6000 HTX008720(LOT NO.) 제조일자 | 지시수량 | 교정기 통과후 파이프 외경, 균일성 매우 중요함, 펌프카용으로 용접부 매우중요, 관내 큰 압력으로 시멘트판죽이 통과함으로 용접성 휨관리 철저, 3m 반절단사용예정, 관단끝에 후렌지를 용접부착하므로 진원도 중요
태평철강 | 일반구조용 탄소강관 | HR | HR 76.3*3.7, HR 89.1*4.1, HR 48.6*5.1 | HR 76.3, HR 89.1: +0, -0.20mm HR 48.6: +0, -0.15mm | 코일그대로 | 내면비드 제거 | 사내규격 | 사내규격 | 플러스10mm~+20mm | 면취함 | 약방청(작업지시서) | 생산전 지시 | 사내규격 | 억세스플로어용, 내경 마이너스 관리, 철로된 구조물 삽입후 높낮이 적용 장치 설치, 파이프 내 물기제거 철저히, 외경 마이너스관리만 하면 품질상 문제없음
지엠로드 | 일반구조용 탄소강관 | HR SGT355 | HR 48.6*2.3, 약 1코일씩 생산 | ±0.3mm | 코일그대로 | 내면비드 제거 | 사내규격 | 사내규격 | 0mm~+10mm | X | 약방청 | 생산시 다름 | 사내규격 | 터널용 락볼트제품, 진원도 주의, 재질 STK540 또는 STK490
스틸앤스틸러스 | 일반구조용 탄소강관 | 시스템비계 | HGI 42.7x2.2 | 플러스0.2mm 최대한 +0에 가깝게 | 코일그대로 | 비드누름장치 적용 | 사내규격 | 사내규격 | 0mm~+10mm | 단면취 | 약방청 | 연속마킹 | 사내규격 | 진원도,직진도 관리 사내규격에 준하나 오차범위 최소화 요청, 관내부 조관유 철저히 제거 요청
조원철강 | 전선관 | 무나사전선관 | GI 19.1*1.2*7.3m (3.6M절단), 제품마다상이 | ±0.1mm | 코일그대로 | 비드누름장치 적용 | 사내규격 | 사내규격 | 0mm~+10mm | 절단기 작업시 면취 | 노방청 (절대 방청금지) | 전선관 마킹 7.3M 본당 2회 마킹 | 127 | 7.3M 생산후 절단라인에서 반절단, 표면미려, 마킹 지워지면 안됨, 방청유X, 양끝 비닐 포장
부국스틸 | 일반구조용 각형강관 | HR(STK490소재)/ 기계제작용 | HR 75*75*5.7 | 사내규격 | 사내규격 | 사내규격 | 사내규격 | 사내규격 | 0mm~+10mm | X | 약방청 | 생산할때마다 다름 | 사내규격 | ★ 롤자국,스크래치 절대 있으면 안됨. 중장비 기계제작용